## Sheet1
|  |  | IACS – padrão | Fio de aço
Especificações | Fio de alumínio duro | Fio de cobre duro | IACS – padrão internacional de cobre recozido | Zincado para alma de cabos de alumínio
Massa específica a 20ºC | 2.703 | 8.89 | 8.89 | 7.78
Condutividade mínima a 20ºC | 61 | 97 | 100
Resistividade máxima a 20ºC (Ω/mm2/m) | 0.028264 | 0.017775 | 0.017241
Relação em peso entre condutores de igual resistência a C.C e igual comprimento | 0.5 | 1.03 | 1
Coeficiente de variação da resistência/ºC a 20ºC | 0.00403 | 0.00381 | 0.00393
Coeficiente de dilatação linear/ºC | 2.3e-05 | 1.69e-05 | 1.68e-05 | 1.152e-05
Calor específico (cal/g ºc) | 0.214 |  | 0.0921
Calor específico volumétrico (J/K.m3) | 2500000 |  | 3450000
Condutividade térmica (cal/cm2/cm.s.ºc) | 0.485 |  | 0.93 | 0.15
Módulo de elasticidade (kg/mm2) | 7000 | 12000 | 9.9 | 20
Densidade (g/cm3) | 2.703 |  | 8.9
Ponto de fusão ºC) | 652 a 657 |  | 1080
Coeficiente de expansão linear/ºC a 20ºC | 2.36e-05
Carga de ruptura (kgf/mm2) | 20.3
Alongamento a ruptura (%) | 1 a 4 |  | 20 a 40